## PAROC kivivillamatid
AS HALS TRADING |  |  |  | AS HALS TRADING - T |  |  | PÕHIHINNAD
Kadaka tee 42 H |  |  |  | Sepa 19 |  |  | 01.06.2026
12915 Tallinn |  |  |  | 50113 Tartu |  |  | ilma käibemaksuta
Tel. 71 51 400 |  |  |  | Tel. 301 630
e-mail: hals@hals.ee |  |  |  | halstartu@hals.ee
www.hals.ee | [7 empty] | Allahindlus:
0%
PAROC kivivill matid
Võrkmatt 100VM - PAROC Pro Wired Mat 680 ( vana VM100 )
| Kood |  | Mõõdud |  | Paksus | Pakend m2 | Põhihind m2 | Netohind m2
| C3122030 |  | 1000 x 8000 |  | 30 | 8,0 m2 | 20.93 | 20.93
| C3122040 |  | 1000 x 5000 |  | 40 | 5,0 m2 | 21.1 | 21.1
| C3122050 |  | 1000 x 4500 |  | 50 | 4,5 m2 | 21.8 | 21.8
| C3122060 |  | 1000 x 4000 |  | 60 | 4,0 m2 | 24.58 | 24.58
| C3122080 |  | 1000 x 3500 |  | 80 | 3,0 m2 | 30.88 | 30.88
| C3122100 |  | 1000 x 2500 |  | 100 | 2,5 m2 | 34.88 | 34.88
| C3122120 |  | 1000 x 2000 |  | 120 | 2,0 m2 | 39.73 | 39.73
- Tihedus 100 kg / m3
- Tuletundlikuse, euroklass A1 / EN 14303:2009 ( EN 13501-1 )
- Ventilatsioonikanalite tuleisolatsioon
- Suitsukäikude isolatsioon
Võrkmatt 80VM - PAROC Pro Wired Mat 660 ( vana VM80 )
| Kood |  | Mõõdud |  | Paksus | Pakend m2 | Põhihind m2 | Netohind m2
| C3124040 |  | 1000 x 5000 |  | 40 | 5,0 m2 | 17.81 | 17.81
| C3124050 |  | 1000 x 5000 |  | 50 | 5,0 m2 | 18.39 | 18.39
| C3124060 |  | 1000 x 4000 |  | 60 | 4,0 m2 | 20.62 | 20.62
| C3214080 |  | 1000 x 3500 |  | 80 | 3,5 m2 | 25.8 | 25.8
| C3214100 |  | 1000 x 2500 |  | 100 | 2,5 m2 | 29.22 | 29.22
| C3214120 |  | 1000 x 2000 |  | 120 | 2,0 m2 | 33.05 | 33.05
- Nimitihedus 80 kg / m3
- Tuletundlikuse, euroklass A1 / EN 14303:2009 ( EN 13501-1 )
- Ventilatsioonikanalite tuleisolatsioon
Ventilatsioonimatt AIM - PAROC Hvac Mat AluCoat
| Kood |  | Mõõdud |  | Paksus | Pakend m2 | Põhihind m2 | Netohind m2
| C3127030 |  | 1000 x 8000 |  | 30 | 8,0 m2 | 9.35 | 9.35
| C3127050 |  | 1000 x 7000 |  | 50 | 7,0 m2 | 10.75 | 10.75
| C3127080 |  | 1000 x 5000 |  | 80 | 5,0 m2 | 14.33 | 14.33
| C3127100 |  | 1000 x 4000 |  | 100 | 4,0 m2 | 16.64 | 16.64
- Nimitihedus 35 kg / m3
- Tuletundlikuseklass A2-s1, d0 / EN 14303:2009 ( EN 13501-1 )
- Klaaskiudvõrguga tugevdatud Al-foolium kate
Lamellmatt LAM - PAROC Hvac Lamella Mat Alucoat
| Kood |  | Mõõdud |  | Paksus | Pakend m2 | Põhihind m2 | Netohind m2
| C3129020 |  | 1000 x 10000 |  | 20 | 10,0 m2 | 7.93 | 7.93
| C3129030 |  | 1000 x 8000 |  | 30 | 8,0 m2 | 9.63 | 9.63
| C3129040 |  | 1000 x 6000 |  | 40 | 6,0 m2 | 10.82 | 10.82
| C3129050 |  | 1000 x 5000 |  | 50 | 5,0 m2 | 14 | 14
| C3129060 |  | 1000 x 4000 |  | 60 | 4,0 m2 | 15 | 15
| C3129080 |  | 1000 x 3000 |  | 80 | 3,0 m2 | 21.5 | 21.5
| C3129100 |  | 1000 x 2500 |  | 100 | 2,5 m2 | 24.38 | 24.38
- Nimitihedus 35 kg / m3
- Tuletundlikuseklass A2-s1, d0 / EN 14303:2009 ( EN 13501-1 )
- Õhujahutuskanalite ja ventilatsioonikanalite ning -seadmete soojus- ja kondensveeisolatsioon.
- Klaaskiudvõrguga tugevdatud Al-foolium kate
Note on Q9: Paiguta siia kokkulepitud allahindlus% ja saad ostuhinna ilma käibemaksuta.